## Table Analysis
Field | Value
structure | {"header_rows": 1, "columns": ["№\\nп/п", "Наименование сырья, мате-\\nриалов, реагентов, катали-\\nзато ров, полуфабрикатов,\\nготовой продукции", "Номер государ-\\nственного или от-\\nраслевого стандар-\\nта технических\\nусловий, стандарта\\nпредприятия", "Наименование показателей,\\nобязательных для проверки", "Значение показателей, обяза-\\nтельных\\nдля проверки", "Область применения\\nизготовляемой продукции", "Unnamed: 6"], "has_multiindex": false, "data_start_row": 1, "data_columns": 6}
row_analyses | [{"equipment": "Водородная фракция очищенная от СО после С-2/1,2", "connections": "Используется для гидрирования ацетиленистых соединений в этан-этиленовой фракции, пропан-пропиленовой фракции", "boundaries": "Проектный состав ЭП-360"}, {"equipment": "Установка НТГ", "connections": "Используется для гидрирования ацетиленистых соединений в этан-этиленовой фракции, пропан-пропиленовой фракции, а также БТК-фракции установки переработки пироконденсата", "boundaries": "Объемная доля водорода в пределах 85-99%"}, {"equipment": "Оборудование для измерения объемной доли двуокиси углерода", "connections": "Измерение объемной доли двуокиси углерода не должно превышать 0,5%", "boundaries": "Оборудование должно обеспечивать точность измерения до 0,5%"}, {"equipment": "Оборудование для измерения объемной доли этилена", "connections": "Измерение объемной доли этилена в производимой продукции", "boundaries": "Объемная доля этилена не должна превышать 0,1%"}, {"equipment": "Оборудование для измерения объемной доли ацетилена", "connections": "Измерение объемной доли ацетилена не должно превышать 0,001%", "boundaries": "Объемная доля ацетилена не должна превышать 0,001%"}, {"equipment": "Оборудование для измерения объемной доли СО", "connections": "Измерение объемной доли СО не должно превышать 0,001%", "boundaries": "Область применения изготовляемой продукции не указана"}, {"equipment": "Оборудование для измерения объемной доли СО", "connections": "Измерение объемной доли СО не должно превышать 2%", "boundaries": "Объемная доля СО не должна превышать 2%"}, {"equipment": "Оборудование для измерения объемной доли сероводорода", "connections": "Измерение объемной доли сероводорода в производимой продукции", "boundaries": "Объемная доля сероводорода не должна превышать 0,0005"}, {"equipment": "Оборудование для измерения объемной доли воды", "connections": "Измерение объемной доли воды в производимой продукции", "boundaries": "Объемная доля воды не должна превышать 0,0005"}, {"equipment": "Кубовый продукт К-10", "connections": "Для дальнейшего разделения", "boundaries": "Углеводородный состав, объемные доли компонентов, %: СН , в пределах 0,2-0,3; С Н , в пределах 75-79; С Н , в пределах 10-13; СзН , в пределах 8-9; С Н , в пределах 1-2; С , в пределах 0,6-0,7; С , в пределах 0,1-0,2; С , в пределах 0,01-0,1"}, {"equipment": "Метан среднего давления из Е-28", "connections": "Используется в топливной сети завода", "boundaries": "Углеводородный состав: Н - 7,88,6%, СО - 0,6%, СН4 - 9095%, С2Н6 - 0,2%, С3Н8 - 0,04%"}, {"equipment": "Метан высокого давления из Е-29", "connections": "Выводится в топливную сеть завода и в качестве хладагента на установке ПП", "boundaries": "Углеводородный состав, объемные доли компонентов: Н в пределах 2%, СО не более 4%, СН не более 24%"}, {"equipment": "Азот газообразный (технический)", "connections": "Для продувок (инертизации) и опрессовок аппаратов и трубопроводов", "boundaries": "1 сорт"}, {"equipment": "Оборудование для анализа содержания азота", "connections": "Показатель объёмной доли азота должен быть не менее 99,6%", "boundaries": "Оборудование предназначено для анализа содержания азота и обеспечивает точность измерения до 99,6%"}, {"equipment": "газообразный азот", "connections": "измерение объёмной доли водяного пара в газообразном азоте", "boundaries": "не более 0,009%"}, {"equipment": "Оборудование для измерения объёмной доли кислорода", "connections": "Измерение объёмной доли кислорода в производимой продукции", "boundaries": "Объёмная доля кислорода не должна превышать 0,4%"}, {"equipment": "газообразный азот", "connections": "содержание масла в газообразном азоте выдерживает испытание по п.3.7.", "boundaries": "не указано"}, {"equipment": "Оборудование для измерения объёмной доли водорода", "connections": "Измерение объёмной доли водорода", "boundaries": "не нормируется"}, {"equipment": "Оборудование для анализа содержания углеродсодержащих соединений", "connections": "Показатель объемной доли суммы углеродсодержащих соединений в пересчете на СН связан с показателем 4", "boundaries": "Не нормируется"}, {"equipment": "Сжатый воздух", "connections": "Использование для КИП и систем ПАЗ", "boundaries": "Для КИП и систем ПАЗ"}, {"equipment": "Размер твердой частицы", "connections": "Определение размера твердой частицы не более 5 мкм", "boundaries": "Не более 5 мкм"}, {"equipment": "Оборудование для контроля качества продукции", "connections": "Проверка массовой концентрации посторонних примесей в готовой продукции", "boundaries": "Не более определенного значения массовой концентрации посторонних примесей"}, {"equipment": "твердые частицы", "connections": "показатель твердых частиц, значение которого должно быть равно 1", "boundaries": "не указаны"}, {"equipment": "вода (в жидком состоянии)", "connections": "не допускается", "boundaries": "не допускается"}, {"equipment": "масло (в жидком состоянии)", "connections": "не допускаются", "boundaries": "не допускаются"}, {"equipment": "сжатый воздух", "connections": "Температура точки росы сжатого воздуха должна быть ниже минимальной рабочей температуры не менее, чем на 10оС", "boundaries": "ниже минимальной рабочей температуры не менее, чем на 10оС"}, {"equipment": "Содержание кислот, щелочей", "connections": "Определение содержания кислот и щелочей в изготавливаемой продукции", "boundaries": "Следы"}, {"equipment": "Катализатор синтетический МЕТН 150", "connections": "Использование катализатора для очистки ВСГ от СО в реакторе Ρ-1", "boundaries": "Для очистки ВСГ от СО в реакторе Ρ-1"}, {"equipment": "Объемная плотность изготавливаемой продукции", "connections": "Объемная плотность продукции должна быть равна 800 кг/м3", "boundaries": "Границы обслуживания - значение показателя объемной плотности не должно превышать 800 кг/м3"}, {"equipment": "Массовая доля окиси рутения", "connections": "Показатель массовой доли окиси рутения в производимой продукции", "boundaries": "Массовая доля окиси рутения должна быть менее 1%"}, {"equipment": "Массовая доля оксида алюминия", "connections": "Уровень массовой доли оксида алюминия в производимой продукции", "boundaries": "Массовая доля оксида алюминия должна быть не менее 99,00%"}, {"equipment": "Метанол – яд (технический)", "connections": "Используется для разрушения кристаллогидратов в трубопроводах и аппаратах", "boundaries": "Не указано"}, {"equipment": "Бесцветная прозрачная жидкость", "connections": "Отсутствуют нерастворимые примеси", "boundaries": "Производство продукции должно соответствовать указанным характеристикам"}, {"equipment": "Плотномер", "connections": "Измерение плотности при 20°C", "boundaries": "Плотность должна быть в диапазоне от 791 до 792 кг/м3"}, {"equipment": "Сырье, материалы, реагенты, катализаторы, полуфабрикаты, готовая продукция", "connections": "Смешиваемость с водой", "boundaries": "Смешивается с водой без следов помутнения и опалесценции"}, {"equipment": "Температурный реактор", "connections": "Указаны температурные пределы (предел кипения) для обеспечения процесса в реакторе", "boundaries": "Температурные пределы: 64,0  65,5 градусов Цельсия"}, {"equipment": "продуктовый перегонный аппарат", "connections": "99% продукта перегоняется в пределах, оС, не более", "boundaries": "0,8/1,0"}, {"equipment": "Массовомер", "connections": "Измерение массовой доли воды в производимой продукции", "boundaries": "Массовая доля воды не должна превышать 0,08%, но должна быть не менее 0,05%"}, {"equipment": "Массовая доля свободных кислот", "connections": "Измерение массовой доли свободных кислот в пересчете на муравьиную кислоту", "boundaries": "Не более 0,0015%"}, {"equipment": "Оборудование для анализа массовой доли альдегидов и кетонов", "connections": "Показатель массовой доли альдегидов и кетонов в пересчете на ацетон должен быть не более 0,003/0,008%", "boundaries": "Границы обслуживания - не более 0,003/0,008% массовой доли альдегидов и кетонов в пересчете на ацетон"}, {"equipment": "Массовая доля летучих соединений железа", "connections": "Определение массовой доли летучих соединений железа в пересчете на железо", "boundaries": "Массовая доля не должна превышать 0,00001/0,0005%"}, {"equipment": "Испытание с перманганатом калия", "connections": "Испытание с перманганатом калия проводится для определения содержания минеральных веществ в продукции", "boundaries": "Значение показателя 60/30 указывает на допустимые значения содержания минеральных веществ в продукции"}, {"equipment": "Массовая доля аммиака и аминосоединений", "connections": "Измерение содержания аммиака и аминосоединений в пересчете на аммиак", "boundaries": "Не более 0,00001%"}, {"equipment": "Не указано", "connections": "Показатель массовой доли хлора должен быть не более 0,0001% при производстве продукции", "boundaries": "Массовая доля хлора не должна превышать 0,001% при проверке качества готовой продукции"}, {"equipment": "Массовая доля серы", "connections": "Показатель массовой доли серы не должен превышать 0,0001% при изготовлении продукции", "boundaries": "Массовая доля серы не должна превышать 0,001% при проверке качества готовой продукции"}, {"equipment": "Массовая доля нелетучего остатка после испарения", "connections": "Описание показателя массовой доли нелетучего остатка после испарения", "boundaries": "0,001/0,002"}, {"equipment": "Удельная электропроводность", "connections": "Удельная электропроводность зависит от значения показателя 310-5/-", "boundaries": "Не более 310-5 Ом –1см-1"}, {"equipment": "Этиловый спиртомер", "connections": "Измерение массовой доли этилового спирта в продукции", "boundaries": "Массовая доля этилового спирта не должна превышать 0,01%"}, {"equipment": "Цветомер", "connections": "Измерение цветности по платино-кобальтовой шкале", "boundaries": "Не более 5 единиц Хазена"}, {"equipment": "осушители С-2/1,2", "connections": "для осушки водородной фракции", "boundaries": "диаметр цилиндров от 1,45 до 2,0 мм"}, {"equipment": "Прочность", "connections": "Испытание на прочность должно проводиться для проверки соответствия значений прочности продукции установленным требованиям", "boundaries": "Прочность не должна быть менее 32 Н"}, {"equipment": "адсорбент", "connections": "расчет равновесной мощности по НО", "boundaries": "не менее 20 кг НО/100кг адсорбента"}, {"equipment": "Насыпная плотность изготавливаемой продукции", "connections": "Показатель насыпной плотности должен быть не ниже 665 кг/м3", "boundaries": "Не ниже 665 кг/м3"}, {"equipment": "осуши-телях С-2/1, 2", "connections": "Цеолит синтетический КА-У используется для осушки водородной фракции в указанных осушителях", "boundaries": "Для осушки водородной фракции"}, {"equipment": "Размер гранул", "connections": "Определение размера гранул по среднему диаметру", "boundaries": "2,6 - 3,2 мм"}, {"equipment": "Механическая прочность на раздавливание", "connections": "Показатель механической прочности на раздавливание должен быть не менее 1,5 кг/мм2", "boundaries": "Отсутствуют"}, {"equipment": "Массовая доля водостойкости", "connections": "Определение массовой доли водостойкости продукции", "boundaries": "Массовая доля водостойкости должна быть не менее 98%"}, {"equipment": "Динамическая емкость", "connections": "измерение динамической емкости по параметрам воды для гранул среднего диаметра 2,9 мм", "boundaries": "115 мг/см3"}, {"equipment": "Динамическая емкость по углекислому газу", "connections": "Для разме-\nра гранул по среднему диаметру 2,9  0,3 мм", "boundaries": "0,7 мг/см3"}, {"equipment": "Массовая доля потерь при прокаливании", "connections": "Измерение массовой доли потерь при прокаливании не должно превышать 4,3%", "boundaries": "Массовая доля потерь при прокаливании не должна превышать 4,3%"}, {"equipment": "Шары фарфоровые", "connections": "Используются для заполнения осушителей и реакторов", "boundaries": "Размер: диаметр от 3 до 50 мм"}, {"equipment": "изготавливаемая продукция", "connections": "показатель водопоглощения не должен превышать 0,5%", "boundaries": "не более 0,5%"}, {"equipment": "Кислотостойкость", "connections": "Показатель кислотостойкости должен быть не менее 99%", "boundaries": "Область применения изготовляемой продукции"}, {"equipment": "Термическая стойкость", "connections": "Количество теплосмен", "boundaries": "17,0 н м"}, {"equipment": "Механическая прочность при сбрасывании с высоты 1м", "connections": "Проверка на отсутствие повреждений", "boundaries": "Высота сбрасывания 1м"}, {"equipment": "изделие", "connections": "на поверхности изделия не допускаются вскрытые пузыри", "boundaries": "границы обслуживания не указаны"}, {"equipment": "изготавливаемая продукция", "connections": "сквозные трещины", "boundaries": "не указаны"}, {"equipment": "мушка железистая диаметром более 2мм", "connections": "обязательная проверка диаметра мушки железистой", "boundaries": "диаметр мушки должен быть более 2мм"}, {"equipment": "изготавливаемая продукция", "connections": "посечки (несквозные трещинки) шириной более 0,5 мм в количестве более 2 шт.", "boundaries": "продукция, содержащая указанные посечки"}, {"equipment": "выплавка", "connections": "выгорка рассеянная диаметром более 1,5 мм в количестве более 3 шт", "boundaries": "область применения изготовляемой продукции"}, {"equipment": "швы", "connections": "возвышения в местах швов более 1 мм", "boundaries": "необходимость проверки наличия возвышений в местах швов более 1 мм"}, {"equipment": "сырье, материалы, реагенты, катализаторы, полуфабрикаты, готовая продукция", "connections": "показатель цвета", "boundaries": "белый, допускается голубовато-серый оттенок"}, {"equipment": "аппараты С-2/1,2", "connections": "использование цеолита синтетического КА-ГНС для осушки водородной фракции", "boundaries": "Насыпная плотность от 0,65 до 0,80 г/см3"}, {"equipment": "Размер гранул", "connections": "Описание размера гранул по среднему диаметру", "boundaries": "2,9±0,3 мм и 2,0±0,2 мм"}, {"equipment": "Механическое оборудование", "connections": "Механическая прочность на раздавливание должна быть не менее 1,8 кг/мм2", "boundaries": "Необходимо обеспечить механическую прочность на уровне не менее 1,8 кг/мм2"}, {"equipment": "Динамическая емкость", "connections": "Измерение динамической емкости по парам воды для разных размеров гранул", "boundaries": {"минимальное значение": "2,0 мг/см3 для гранул диаметром 2,9 мм", "максимальное значение": "2,2 мг/см3 для гранул диаметром 2,0 мм"}}, {"equipment": "Динамическая емкость по углекислому газу", "connections": "Измерение динамической емкости по углекислому газу не должно превышать 0,6 мг/см3", "boundaries": "Не более 0,6 мг/см3"}, {"equipment": "Водостойкость", "connections": "Показатель водостойкости должен быть не менее 98%", "boundaries": "98 - 99% масс."}, {"equipment": "прокаливание", "connections": "массовая доля потерь при прокаливании не должна превышать 5,0%", "boundaries": "не более 5,0%"}]